## Sheet1
Наименование продукции, вид обуви | Наименование показателя безопасности | Нормируемое значение показателя
1 | 2 | 3
Обувь мужская и женская из кожи, текстиля, искусственных и синтетических материалов и с комбинированным верхом | Прочность крепления подошвы в обуви химических методов крепления, Н/см: (кроме обуви домашней и дорожной):
| - из кожи | не менее 34
| - из кожволона и резины непористой | не менее 42
- из резины пористой, полимерных материалов толщиной:
| до 6 мм (включительно) | не менее 42
| св.6 до 10 мм (включительно) | не менее 53
| св. 10 мм | не менее 63
Прочность крепления подошвы в обуви химических методов крепления, Н/см: (для обуви домашней и дорожной)
| - из кожи | не менее 29
| - из кожволона и резины непористой | не менее 36
- из резины пористой, полимерных материалов толщиной:
| до 6 мм (включительно) | не менее 36
| св.6 до 10 мм (включительно) | не менее 39
Прочность крепления деталей низа в обуви ниточных методов крепления, Н/см: (кроме обуви домашней и дорожной):
| - подошва (из кожи) с заготовкой верха (из кожи, текстильного материала, искусственной и синтетической кожи) доппельного, прошивного, сандального методов крепления | не менее 140
| - подошва (из резины непористой, кожи) с заготовкой верха (из кожи) для клеепрошивного, строчечно-клеепрошивного методов крепления | Не менее 110
| - подошва (из резины непористой, полиуретана) с заготовкой верха (из кожи) для бортового метода крепления | не менее 120
| - подошва (из резины пористой) с подложкой (из кожи) для рантово-клеевого, доппельно-клеевого, сандально - клеевого, строчечно-сандально-клеевого, гвозде-клеевого методов крепления | не менее 30
| - подошва (из кожи) с рантом (из кожи для рантов) рантового метода крепления | не менее 130
| - подошва (из кожи) с подрезкой с рантом (из кожи для рантов) рантового метода крепления | не менее 140
| - подложка (из кожи) с заготовкой верха обуви (из кожи) сандально-клеевого, доппельно-клеевого, строчечно-сандально-клеевого методов крепления | не менее 120
| - подложка (из кожи) с рантом (из кожи для рантов) для рантово-клеевого метода крепления | не менее 120
| - рант (из кожи для рантов) со стелькой (из кожи) для рантового, рантово-клеевого методов крепления | не менее 120
Прочность крепления деталей низа в обуви ниточных методов крепления, Н/см: (для обуви домашней и дорожной):
| - подошва (из резины пористой) с подложкой (из кожи) доппельно-клеевого, сандально-клеевого, строчечно-сандально-клеевого, методов крепления | не менее 26
| - подложка (из кожи) с заготовкой верха обуви (из кожи) сандально-клеевого, доппельно-клеевого, строчечно-сандально-клеевого методов крепления | не менее 102
| Прочность крепления каблука | не менее 850
среднего (от 30 до 45 мм),
высокого (св. 45 до 70 мм) и
особо высокого (более 70 мм), Н
Гибкость обуви, (для дорожной, домашней, пляжной) Н или Н/см
- клеевого метода крепления на подошве из:
| кожи | не более 127/14
| резины непористой, кожволокна | не более 91/10
| пористой резины | не более 63/7
| - литьевого, строчечно-литьевого, строчечно-клеевого, сандального, строчечно-сандального методов крепления, прессовой вулканизации, строчечно-прессовой на подошве из кожи, резины непористой, резины пористой и полимерных материалов | не более 45/5
Обувь для игровых видов спорта | Стойкость подошвы к многократному изгибу, циклы:
| - для баскетбола | не менее 10·10
| - для волейбола | не менее 20·10
| - для тенниса | не менее 15·10
| - для кросса | не менее 20·10
Ударная прочность подошвы, Дж:
| - для баскетбола | не менее 20
| - для волейбола | не менее 10
| - для тенниса | не менее 15
| - для кросса | не менее 15
Обувь для игры в футбол и регби и для других видов спорта | Прочность крепления подошвы, обуви:
| - прошивного метода крепления, Н | не менее 140
| - клеевого метода крепления, Н | не менее 140
| Прочность крепления втулки, Н | не менее 15
Обувь резиновая, полимерная, резинотекстильная и полимеротекстильная (кроме домашней, дорожной и пляжной) | Водонепроницаемость | Внутренняя поверхность обуви должна быть сухой
| Прочность связи резиновой обсоюзки с текстильным верхом Н/м | не менее 1200
Толщина резиновых сапог в зонах измерений, мм, не менее:
| носковая, передовая часть, голенище в подъеме; | 2,5
| нижняя и верхняя часть голенища; | 1,5
| каблук вместе с подошвой; | 22,0
| подошва в подметочной части | 8,0