## Sheet1
Наименование продукции | Наименование показателя свойств | Нормируемое значение показателя
1 | 2 | 3
Сумки (бытовые и специальные), портпледы, чемоданы, портфели, ранцы, рюкзаки, футляры, папки | Разрывная нагрузка узлов крепления ручек или максимальная загрузка, Н для изделий:
| - сумки женские и повседневные мужские (в том числе молодежные), рюкзаки женские, мужские, молодежные | Не менее 50
| - сумки хозяйственные, пляжные: из искусственной кожи, дублированных тканей, с пропиткой или покрытием | Не менее 90
| - из тканей без пропитки и покрытия, полимерных материалов | Не менее 50
| - сумки для учащихся, портфели женские, папки деловые | Не менее 70
| - сумки дорожные, спортивные, портфели дорожные, мужские, чемоданы-дипломаты, чемоданы дорожные мягкой и полужесткой конструкции, рюкзаки дорожные | Не менее 170
| Чемоданы дорожные жесткой конструкцией, чемодан-гардероб | Не менее 400
Устойчивость окраски, балл, к:
| - сухому трению | не менее 4*
| - мокрому трению | не менее 3*
| - "поту" | не менее 3*
Прочность ниточного шва Н/см не менее для изделий
| - сумки женские и повседневные мужские (в том числе молодежные), рюкзаки женские, мужские, молодежные | 20
| - сумки хозяйственные, пляжные: из искусственной кожи, дублированных тканей, с пропиткой или покрытием | 30
| - из тканей без пропитки и покрытия, полимерных материалов | 15
| - сумки, портфели женские, папки деловые | 30
| - сумки дорожные, спортивные, портфели дорожные, мужские, чемоданы- дипломаты, чемоданы дорожные мягкой и полужесткой конструкции, рюкзаки дорожные, чемоданы дорожные жесткой конструкцией, чемодан-гардероб | 40
Прочность сварочного шва ТВЧ: при расслаивании Н/см не менее; при сдвиге МПа не менее для изделий:
| - сумки женские и повседневные мужские (в том числе молодежные), рюкзаки женские, мужские, молодежные | при расслаивании 20, при сдвиге 0,2
| - сумки хозяйственные, пляжные: из искусственной кожи, дублированных тканей, с пропиткой или покрытием | при расслаивании 25, при сдвиге 0,30
| - из тканей без пропитки и покрытия, полимерных материалов | при расслаивании 10, при сдвиге 0,15
| - сумки, портфели женские, папки деловые | при расслаивании 25, при сдвиге 0,3
| - сумки дорожные, спортивные, портфели дорожные, мужские, чемоданы- дипломаты, чемоданы дорожные мягкой и полужесткой конструкции, рюкзаки дорожные, чемоданы дорожные жесткой конструкцией, чемодан-гардероб | при расслаивании 35 при сдвиге 0,4
Ремни поясные и для часов, ремни для музыкальных инструментов, изделия мелкой кожгалантереи | Устойчивость окраски, балл, к:
| - сухому трению | не менее 4*
| - мокрому трению | не менее 3*
| - "поту" | не менее 3*
Ремни багажные | Разрывная нагрузка узла крепления ручек и плечевых ремней, Н | не менее 170
Устойчивость окраски, балл, к:
| - сухому трению | не менее 4*
| - мокрому трению | не менее 3*
Перчатки и рукавицы | Устойчивость окраски, балл, к:
| - сухому трению | не менее 4*
| - мокрому трению | не менее 3*
| - "поту" | не менее 3*