## Sheet1
Материалы и компоненты транспортных средств выведенных из эксплуатации | Подлежат маркировке согласно п.5 Статьи 4 настоящего технического регламента
Свинец в составе сплава
1. Сталь, подвергающая механической обработке, и гальванизированная сталь с содержанием до 0,35% свинца по массе
2.1. Алюминий, подвергающийся механической обработке, с содержанием до 2% свинца по массе
2.2. Алюминий, используемый в производстве компонентов колесных транспортных средств (в том числе, в виде запасных частей), с содержанием до 1,5% свинца по массе
3. Сплав меди с содержанием до 4% свинца по массе
4. Корпуса и втулки подшипников
Свинец и соединения свинца в компонентах
5. Аккумуляторы | X
6. Вибродемпферы | X
7.1. Вулканизирующие материалы для тормозных и топливных шлангов и шлангов для воздуха, эластомеров с металлическим наполнителем (применяемых в конструкции шасси) и опорах двигателя с содержанием до 0,5% свинца по массе
7.2. Связывающий компонент для эластомеров, применяемых в конструкции трансмиссии с содержанием до 0,5% свинца по массе
8.1. Припой, используемый для присоединения электрических и электронных компонентов на электронных печатных платах, припой на контактах, электронных печатных платах и стекле | X
8.2. Свинец в контактах электролитических алюминиевых конденсаторов | X
8.3. Свинец в припое, используемом в конструкции датчиков расхода воздуха | X
8.4. Свинец в припоях с высокой температурой плавления (с содержанием свинца более 85% по массе) | X
8.5.Свинец в легкосоединяемых контактах (без использования припоя) | X
8.6.Свинец в припое, используемом при изготовлении интегральных микросхем | X
8.7. Свинец в припое, используемом для присоединения систем охлаждения к элементам силовой электроники с площадью микросхем не менее 1 см и номинальной плотностью тока не менее 1 А/мм площади микросхемы | X
8.8. Свинец в припое, используемом в остеклении транспортного средства | X
9. Седла клапанов
10. Электрические компоненты, которые содержат свинец в составе композиционных материалов на основе стекла и керамики, за исключением стекла, используемого при производстве ламп и глазури при производстве свечей зажигания | X
11. Пиропатроны
Вещества-стабилизаторы в защитных красках
Шестивалентный хром
12. Антикоррозийные покрытия, включая антикоррозионное покрытие на крепежных изделиях в контракции ходовой части
13. Адсорбционные холодильники в кемперах
Ртуть
14.1. Газоразрядные лампы для головных фар | X
14.2 Люминесцентные лампы, используемые в приборной панели
Кадмий
15. Аккумуляторы для электромобилей