## Sheet1
Материалы | Наименование выделяющихся веществ | Норматив
|  | Водная среда | Воздушная среда (мг/м), не более
(не более)
Натуральные из растительного сырья | формальдегид <1> |  | 3
Искусственные вискозные и ацетатные
| формальдегид <1> |  | 3
| уксусная кислота | 1,0 мг/дм | 0,06
Полиэфирные | формальдегид <1> |  | 3
| диметилтерефталат | 1,5 мг/дм | 0,01
| ацетальдегид | 0,2 мг/дм | 0,01
Полиамидные | формальдегид <1> |  | 3
| капролактам | 0,5 мг/дм | 0,06
| гексаметилендиамин | 0,01 мг/дм | 1
Полиакрилонитрильные | формальдегид <1> |  | 3
| акрилонитрил | 0,02 мг/дм | 0,03
| диметилформамид | 10 мг/дм | 0,03
| винилацетат | 0,2 мг/дм | 0,15
Поливинилхлоридные | формальдегид <1> |  | 3
| винилхлорид | 1,0 мг/кг | 0,01
| ацетон | 0,1 мг/дм | 0,35
| бензол | 0,01 мг/дм | 0,1
| толуол | 0,5 мг/дм | 0,6
| диоктилфталат | 2,0 мг/дм | 0,02
| дибутилфталат | не допускается | не допускается
| фенол | 0,05 мг/дм | 3
Винилспиртовые | формальдегид <1> |  | 3
| винилацетат | 0,2 мг/дм | 0,15
Полиолефиновые | формальдегид <1> |  | 3
| ацетальдегид | 0,2 мг/дм | 0,01
Полиуретановые | формальдегид <1> |  | 3
| этиленгликоль | 1,0 мг/дм | 1,0
| ацетальдегид | 0,2 мг/дм | 0,01
Экстрагируемые химические элементы (в зависимости от красителя) | ртуть (Hg) <2> | 0,0005 мг/дм | -
| мышьяк (As) | 1,0 мг/кг | -
| свинец (Pb) | 1,0 мг/кг | -
| хром (Cr) | 2,0 мг/кг | -
| кобальт (Со) | 4,0 мг/кг | -
| медь (Cu) | 50,0 мг/кг | -
| никель (Ni) | 4,0 мг/кг | -