## Sheet1
Основные и вспомогательные стоматологические материалы | Описание | Форма выпуска
1 | 2 | 3
Основные
Пломбы
Постоянные:
Цементные | порошок - тонко измельченное алюмофторсиликатное стекло с добавками поливинилхлорида микросуспензионного. Жидкость - ортофосфорная кислота, частично нейтрализованная гидрооксидом алюминия и окисью цинка | порошок жидкость
СИЦ (стеклоиономерные) | мелкодисперсный порошок, состоящий из смеси алюмофторсиликатного стекла, полиакриловой кислоты и модифицирующих добавок. Жидкость - дистиллированная вода | порошок + жидкость
Композиционные | двухкомпонентный композиционный материал. Порошок представляет собой тонкодисперсный силанизированный кварц, окрашенный пигментами и содержащий инициатор отверждения; жидкость содержит бисфенолглицидилметакрилат, триэтиленгликольдиметакрилат, активатор полимеризации | порошок жидкость
Фотополимерные | смесь уретанакрилатов, метакрилатов, модификаторы, неорганический микрогибридный наполнитель, активатор световой полимеризации | паста
Временные:
| цинк-сульфатный цемент на полимерной основе. Представляет собой готовую к применению однородную пасту, отверждающуюся под воздействием влаги в полости рта | паста
| водозатворимый кальцийсодержащий цинкосульфатный цемент, модифицированный добавками. Основными компонентами порошка являются: окись цинка, сульфат цинка и фосфаты кальция | порошок
Прокладки
Лечебные | высокодисперсная гидроокись кальция (72,0%), пастообразователь; фторид кальция, рентгеноконтрастные добавки | паста
Изолирующие | порошок: висмута окись, кварц молотый, магния оксид, молибдена окись, цинка окись. Состав жидкости: алюминий фосфорнокислый, кислота ортофосфорная, цинк фосфорнокислый и дистиллированная вода | порошок жидкость
Пломбирование корневых каналов
Временное | высокодисперсная гидроокись кальция (72,0%), пастообразователь; фторид кальция, рентгеноконтрастные добавки | паста
Постоянное | цинкоксидэвгенольный цемент-порошок: окись цинка, гидроксиапатит, стимулирующий регенерацию костной ткани и рентгеноконтрастный наполнитель. Жидкость: эвгенол с пластифицирующими добавками | порошок жидкость
| материал на резорцинформалиновой основе - для антисептической обработки и пломбирования корневых каналов с неполной экстирпацией пульпы, а также труднопроходимых каналов. Лечебная жидкость - формальдегид; жидкость для отверждения - резорцин и катализатор; порошок с рентгеноконтрастным наполнителем | порошок жидкость жидкость для отверждения
Герметики для фиссур | материал светового отверждения для герметизации углублений и фиссур зубов | герметик (капельница) кондиционер (капельница) гель (шприц)
| материал для фиссур химического отверждения; | паста основная
| материал-герметик двухкомпонентный химического отверждения для закрытия фиссур и других анатомических углублений зубов | паста каталитическая гель для травления эмали
Серебрение зубов | для предотвращения развития кариеса молочных зубов | жидкость однокомпонентная
Девитализирующие средства | материал-паста стоматологическая для девитализации пульпы зуба методом мортальной экстирпации мышьяковистый ангидрид (30%), лидокаина гидрохлорид, эвгенол, волокнистый наполнитель и пастообразователь; | паста
| сильнодействующая материал-паста безмышьяковистая для девитализации пульпы зуба | паста
Обезболивающие средства | состав: лидокаина гидрохлорид, хлоргексидинабиглюконат, пропиленгликоль, вода очищенная, подсластитель, пищевой ароматизатор | спрей
Гемостатические средства | кровоостанавливающий и антисептический компресс для альвеол | губка
Вспомогательные
Для обработки поверхности зубов | для размягчения и удаления зубного камня | паста
| для удаления мягкого налета, пелликул и обработки эмали перед реставрацией зубов, герметизацией фиссур, отбеливанием зубов | паста
Для обработки (шлифовки) пломб | для предварительной обработки пломб из композитных материалов, стеклоиономеров и амальгам. Абразив, гидрофильный пастообразователь и инертный наполнитель | паста
Для обработки корневых каналов:
Дезинфицирующие | материал стоматологический на основе стабилизированного раствора гипохлорита натрия для химического расширения и антисептической обработки корневых каналов зубов | жидкость
Высушивание | для высушивания и обезжиривания каналов | жидкость
Для расширения корневых каналов | для химического расширения труднопроходимых корневых каналов зубов, ЭДТА (15%) (этилендиаминтетраацетат) с пероксидом (10%) | гель
Кровоостанавливающие | средство вяжущее стоматологическое для обработки корневых каналов при капиллярном кровотечении алюминия хлористого | жидкость
Диагностические средства | для выявления устья каналов и их расширения, содержит смесь калиевой и натриевой солей ЭДТА (17%) и центимониум бромид | жидкость
Хирургические | тампонадный бинт из 100% хлопка в 24 нити с ткаными кромками | бинт марлевый (стерильный флакон)
Ортодонтия
Гипс | полугидрат сульфата кальция | порошок
Слепочная масса | состав: альгинат натрия, наполнитель и сульфат кальция, пищевой ароматизатор и наполнитель | порошок
Воск
Базисный | состав: парафин, церезин, природные смолы, модифицирующие добавки | пластины
Моделировочный | парафин, церезин, натуральные и синтетические смолы, модификаторы и красители | отдельное изделие одного цвета или разных цветов
Липкий | содержит натуральные и синтетические воски и канифоль | стержни
Проволока ортодонтическая | проволока ортодонтическая из нержавеющей стали | моток
припой | сплав серебра (37%), марганца, цинка, никеля, кадмия, магния и меди | проволока в мотках
Зубы акриловые | трехслойные из cross-linked акрила выпускаются в 11 размерах фронтальных верхних, 5 размерах фронтальных нижних, 4 размерах жевательных зубов. Выпускаются в 16 цветах A1-D4 | набор зубов
Сплав легкоплавкий | содержит висмут, олово, свинец и другие металлы | таблетка 60 г
Вещества для растворения окалины | раствор, состоящий из смеси разбавленных соляной и азотной кислот. Предназначен для снятия с нержавеющей стали окисной пленки, образующейся при термической обработке стальных протезов | жидкость
Пластмасса для изготовления (ремонта) ортодонтических аппаратов | порошок содержит полиэфиры метакриловой кислоты и катализатор реакции полимеризации перекись бензоила. Жидкость содержит мономер метилметакрилат (М) и сшивагент | порошок жидкость
Изоляционный материал в ортодонтии | на основе альгината натрия | жидкость
Материал для шлифования и полирования стоматологических изделий | состав: тонкоизмельченный кварц-полевошпатовый материал с небольшой добавкой каолина | порошок